## Hoja1
Ensayo realizado | Material ensayado | Resultados obtenidos | Norma utilizada
Densidad | Cemento CP- ll- F32-Yguazu | 3.01kg/dm3 | NP Nº 53
Densidad | Arena lavada | 2.63kg/dm3 | IRAM 1520
Densidad | Piedra 5ta | 2,807kg/dm3 | IRAM 1533
Peso unitatario compactado. | Arena lavada | 1.520 kg/m3 | IRAM 1548
Peso unitário compactado | Triturada 4ta | 1.650kg/m3 | IRAM 1533
Peso unitário compactado | Triturada 5ta | 1.520 kg/m3 | IRAM 1548
Módulo de finura, agregado fino | Arena lavada 80% Triturada 6º 20% | 2687 | IRAM 1505
Diámetro máximo, agregado grueso | Triturada 4º 20% | 25.4mm | IRAM 1569
Triturada 5º 80%

## Hoja2
Ensayo realizado | Material ensayado | Resultados obtenidos | Norma utilizada
Densidad | Cemento CP- ll- C32-Yguazu | 2.98 kg/dm3 | NP Nº 53
Densidad | Arena lavada | 2.564 kg/dm3 | IRAM 1520
Densidad | Piedra 5ta | 2.8386 kg/dm3 | IRAM 1533
Peso unitatario compactado. | Arena lavada | 1818 kg/m3 | IRAM 1548
Peso unitário compactado | Triturada 5ta | 1551 kg/m3 | IRAM 1548
Módulo de finura, agregado fino | Arena lavada 60% Triturada 6º 40% | 2.60 | IRAM 1505
Diámetro máximo, agregado grueso | Triturada 5º 100% | 19.1mm | IRAM 1569

## Hoja3
Ensayo realizado | Material ensayado | Resultados obtenidos | Norma utilizada
Densidad | Cemento CPlV-32 | 2,940 kg/dm3 | NP Nº 53
Densidad | Arena lavada | 2.630 kg/dm3 | IRAM 1520
Densidad | Triturada 5ta | 2.450 Kg/dm3 | IRAM 1520
Peso unitario, suelto | Triturada 5ta | 1,430 kg/dm3 | IRAM 1548
Peso unitario, suelto | Arena lavada | 1,405 kg/dm3 | IRAM 1548
Peso unitario, compactado | Triturada 5ta | 1,558 kg/dm3 | IRAM 1548
Módulo de finura, agregado fino | Arena lavada | 1.40 | IRAM 1505
Diámetro máximo, agregado grueso | Triturada 5ta | 12.7 mm | IRAM 1569

## Hoja4
Ensayo realizado | Material ensayado | Resultados obtenidos | Norma utilizada
Densidad | Cemento CPlV-32 | 2,940 kg/dm3 | NP Nº 53
Densidad | Arena lavada | 2.630 kg/dm3 | IRAM 1520
Densidad | Triturada 5ta | 2.450 Kg/dm3 | IRAM 1520
Peso unitario, suelto | Triturada 5ta | 1,430 kg/dm3 | IRAM 1548
Peso unitario, suelto | Arena lavada | 1,405 kg/dm3 | IRAM 1548
Peso unitario, compactado | Triturada 5ta | 1,558 kg/dm3 | IRAM 1548
Módulo de finura, agregado fino | Arena lavada | 1.40 | IRAM 1505
Diámetro máximo, agregado grueso | Triturada 5ta | 12.7 mm | IRAM 1569

## Hoja5
Ensayo realizado | Material ensayado | Resultados obtenidos | Norma utilizada | Fck | : 250 kg / cm²
Densidad | Cemento CPII-- F32 Yguazu | 3.01kg/dm3 | NP Nº 53 | Asentamiento | : 8-10 cm.
Densidad | Arena lavada | 2.63kg/dm3 | IRAM 1520
Densidad | Piedra 5ta | 2,807kg/dm3 | IRAM 1533
Peso unitatario compactado. | Arena lavada | 1.520 kg/m3 | IRAM 1548
Peso unitário compactado | Triturada 4ta | 1.650kg/m3 | IRAM 1533
Peso unitário compactado | Triturada 5ta | 1.520 kg/m3 | IRAM 1548
Módulo de finura, agregado fino | Arena lavada 80% Triturada 6º 20% | 2687 | IRAM 1505
Diámetro máximo, agregado grueso | Triturada 4º 20% | 25.4mm | IRAM 1569
Triturada 5º 80%

## Hoja6
|  |  |  | Fck |  | : 210 kg / cm²
Ensayo realizado | Material ensayado | Resultados obtenidos | Norma utilizada | Asentamiento | : 7-9 cm.
Densidad | Cemento CP-C32 Yguazu | 3,00 kg/dm3 | NP Nº 53
Densidad | Arena lavada | 2.63 kg/dm3 | IRAM 1520
Densidad | Piedra 5ta | 2.77 kg/dm3 | IRAM 1533
Peso unitario, suelto | Arena lavada | 1.558 kg/m3 | IRAM 1548
Peso unitatario compactado. | Arena lavada | 1.743 kg/m3 | IRAM 1548
Peso unitário suelto | Triturada 5ta | 1.448 kg/m3 | IRAM 1533
Peso unitário compactado | Triturada 5ta | 1.683 kg/m3 | IRAM 1548
Módulo de finura, agregado fino | Arena lavada | 1.55 | IRAM 1505
Diámetro máximo, agregado grueso | Triturada 5ta | 12.1 mm | IRAM 1569

## Hoja7
Ensayo realizado | Material ensayado | Resultados obtenidos | Norma utilizada | Fck |  | : 150 kg / cm²
Densidad | Cemento CPlV-32 | 2,940 kg/dm3 | NP Nº 53 | Asentamiento | : 10 cm.
Densidad | Arena lavada | 2.560 kg/dm3 | IRAM 1520
Densidad | Triturada 4ta | 2.850 kg/dm3 | IRAM 1520
Peso unitario, compactado | Triturada 4ta | 1,530 kg/dm3 | IRAM 1548
Módulo de finura, agregado fino | Arena lavada | 2.03 | IRAM 1505
Diámetro máximo, agregado grueso | Triturada 4ta | 25.4 mm | IRAM 1569

## Hoja8
Ensayo realizado | Material ensayado | Resultados obtenidos | Norma utilizada | Fck |  | : 300 kg / cm²
Densidad | Cemento Yguazú CPll-C32 | 2,960 kg/dm3 | NP Nº 53 | Asentamiento | : 10 cm.
Densidad | Arena lavada | 2,600 kg/dm3 | IRAM 1520
Densidad | Triturada 5ta | 2,660kg/dm3 | IRAM 1533
Peso unitario, compactado | Triturada 5ta | 1,564 kg/dm3 | IRAM 1548
Peso unitario, suelto | Arena lavada | 1,514 kg/dm3 | IRAM 1548
Peso unitario, compactado | Arena lavada | 1,733 kg/dm3 | IRAM 1548
Módulo de finura, agregado fino | Arena 60%+PT6ta(40%) | 1.63 | IRAM 1505
Diámetro máximo, agregado grueso | Triturada 4ta | 19.1 mm | IRAM 1569

## Hoja9
Ensayo realizado | Material ensayado | Resultados obtenidos | Norma utilizada | Fck |  | : 250 kg / cm²
Densidad | Cemento CP-C-32 Iguazú | 2.98 kg/dm3 | NP Nº 53 | Asentamiento | : 7-9 cm.
Densidad | Arena lavada | 2.63 kg/dm3 | IRAM 1520
Densidad | Piedra 5ta | 2.77 kg/dm3 | IRAM 1533
Densidad | Piedra 4ta | 2.85 kg/dm3 | IRAM 1533
Peso unitatario compactado. | Arena lavada | 1.743 kg/m3 | IRAM 1548
Peso unitário compactado | Triturada 4ta | 1.495 kg/m3 | IRAM 1533
Peso unitário compactado | Triturada 5ta | 1.481 kg/m3 | IRAM 1548
Módulo de finura, agregado fino | Arena lavada | 1.62 | IRAM 1505
Diámetro máximo, agregado grueso | Triturada 4ta | 25.4 mm | IRAM 1569

## Hoja10
Ensayo realizado | Material ensayado | Resultados obtenidos | Norma utilizada | Fck |  | : 250 kg / cm²
Densidad | Cemento CPlV-32 | 2,940 kg/dm3 | NP Nº 53 | Asentamiento | : 10 cm.
Densidad | Arena lavada | 2.560 kg/dm3 | IRAM 1520
Peso unitario, suelto | Arena lavada | 1,574 kg/dm3 | IRAM 1548
Peso unitario, compactado | Triturada 4ta | 1,530 kg/dm3 | IRAM 1548
Módulo de finura, agregado fino | Arena lavada | 2.03 | IRAM 1505
Diámetro máximo, agregado grueso | Triturada 4ta | 25.4 mm | IRAM 1569

## Hoja11
Densidad | Cemento CPlV-32 | 2,940 kg/dm3 | NP Nº 53 | Fck |  | : 250 kg / cm²
Densidad | Arena lavada | 2.560 kg/dm3 | IRAM 1520 | Asentamiento | : 10 cm.
Peso unitario, suelto | Arena lavada | 1,574 kg/dm3 | IRAM 1548
Peso unitario, compactado | Triturada 4ta | 1,530 kg/dm3 | IRAM 1548
Módulo de finura, agregado fino | Arena lavada | 2.03 | IRAM 1505
Diámetro máximo, agregado grueso | Triturada 4ta | 25.4 mm | IRAM 1569

## Hoja12
Ensayo realizado | Material ensayado | Resultados obtenidos | Norma utilizada | Fck |  | : 250 kg / cm²
Densidad | Cemento CPII-C40 Yguazu | 2.98 kg/dm3 | NP Nº 53 | Asentamiento | : 7-9 cm.
Densidad | Arena lavada | 2.63 kg/dm3 | IRAM 1520
Densidad | Piedra 5ta | 2.77 kg/dm3 | IRAM 1533
Peso unitatario compactado. | Arena lavada | 1.743 kg/m3 | IRAM 1548
Peso unitário compactado | Triturada 4ta | 1.495 kg/m3 | IRAM 1533
Peso unitário compactado | Triturada 5ta | 1.481 kg/m3 | IRAM 1548
Módulo de finura, agregado fino | Arena lavada | 1.62 | IRAM 1505
Diámetro máximo, agregado grueso | Triturada 5ta | 25.4 mm | IRAM 1569

## Hoja13
Ensayo realizado | Material ensayado | Resultados obtenidos | Norma utilizada | Fck |  | : 180 kg / cm²
Densidad | Cemento CPlV-32 | 2,980 kg/dm3 | NP Nº 53 | Asentamiento | : 10 cm.
Densidad | Arena lavada | 2.630 kg/dm3 | IRAM 1520
Densidad | Piedra 4ta | 2.89 kg/dm3 | IRAM 1520
Densidad | Piedra 6ta | 2.92 kg/dm3 | IRAM 1520
Peso unitario, suelto | Arena lavada | 1,574 kg/dm3 | IRAM 1548
Peso unitario, compactado | Triturada 4ta | 1,530 kg/dm3 | IRAM 1548
Módulo de finura, agregado fino | Arena lavada | 2.03 | IRAM 1505
Diámetro máximo, agregado grueso | Triturada 4ta | 25.4 mm | IRAM 1569

## Hoja14
Ensayo realizado | Material ensayado | Resultados obtenidos | Norma utilizada | Fck |  | : 65 kg / cm²
Densidad | Cemento CPlV-32 | 2,980 kg/dm3 | NP Nº 53 | Asentamiento | : 10 cm.
Densidad | Arena lavada | 2.630 kg/dm3 | IRAM 1520
Densidad | Piedra 4ta | 2.89 kg/dm3 | IRAM 1520
Densidad | Piedra 6ta | 2.92 kg/dm3 | IRAM 1520
Peso unitario, suelto | Arena lavada | 1,574 kg/dm3 | IRAM 1548
Peso unitario, compactado | Triturada 4ta | 1,530 kg/dm3 | IRAM 1548
Módulo de finura, agregado fino | Arena lavada | 2.03 | IRAM 1505
Diámetro máximo, agregado grueso | Triturada 4ta | 25.4 mm | IRAM 1569

## Hoja15
Ensayo realizado | Material ensayado | Resultados obtenidos | Norma utilizada | Fck |  | : 180 kg / cm²
Densidad | Cemento CPlV-32 | 2,940 kg/dm3 | NP Nº 53 | Asentamiento | : 10 cm.
Densidad | Arena lavada | 2.700 kg/dm3 | IRAM 1520
Densidad | Triturada 4ta | 2.980 kg/dm3 | IRAM 1520
Peso unitario, suelto | Arena lavada | 1,490 kg/dm3 | IRAM 1548
Peso unitario, compactado | Triturada 4ta | 1,650 kg/dm3 | IRAM 1548
Módulo de finura, agregado fino | Arena lavada | 2.03 | IRAM 1505
Diámetro máximo, agregado grueso | Triturada 4ta | 19.1 mm | IRAM 1569

## Hoja16
Densidad | Cemento CPlV-32 | 2,980 kg/dm3 | NP Nº 53 | Fck |  | : 250 kg / cm²
Densidad | Arena lavada | 2.560 kg/dm3 | IRAM 1520 | Asentamiento | : 10 cm.
Densidad | Triturada 5ta | 2.630 kg/dm3 | IRAM 1520
Peso unitario, compactado | Triturada 5ta | 1,600 kg/dm3 | IRAM 1548
Módulo de finura, agregado fino | Arena lavada | 2.03 | IRAM 1505
Diâmetro máximo, agregado grueso | Triturada 5ta | 9.6 mm | IRAM 1569
Densidad | Plastinclair 500 | 1.15 kg/d m3 | -

## Hoja17
Ensayo realizado | Material ensayado | Resultados obtenidos | Norma utilizada | Fck |  | : 200 kg / cm²
Densidad | Cemento CP lV-32 | 2,980 kg/dm3 | NP Nº 53 | Asentamiento | : 8 a 10 cm.
Densidad | Arena lavada | 2.580 kg/dm3 | IRAM 1520
Densidad | Triturada 6ta | 2.700 kg/dm3 | IRAM 1520
Densidad | Triturada 5ta | 2.730 kg/dm3 | IRAM 1520
Densidad | Triturada 4ta | 2.670 kg/dm3 | IRAM 1520
Peso unitario, compactado | Arena Lavada | 1.545 kg/dm3 | IRAM 1548
Peso unitario, compactado | Triturada 6ta | 1.861 kg/dm3 | IRAM 1548
Peso unitario, compactado | Triturada 5ta | 1.540 kg/dm3 | IRAM 1548
Peso unitario, compactado | Triturada 4ta | 1.622 kg/dm3 | IRAM 1548
Módulo de finura, agregado fino | Arena lavada, Triturada 6ta | 2.70 | IRAM 1505
Diâmetro máximo, agregado grueso | Triturada 4ta, Triturada 5ta | 25.4 mm | IRAM 1569

## Hoja18
Ensayo realizado | Material ensayado | Resultados obtenidos | Norma utilizada
Densidad | Cemento CPV-ARI | 2,980 kg/dm3 | NP Nº 53 | Fck |  | : 250 kg / cm²
Densidad | Arena lavada | 2.560 kg/dm3 | IRAM 1520 | Asentamiento | : 16 cm.
Densidad | Triturada 5ta | 2.90 kg/dm3 | IRAM 1520
Densidad | Triturada 4ta | 2.70 kg/dm3 | IRAM 1520
Peso unitario, compactado | Triturada 5ta | 1568 kg/dm3 | IRAM 1548
Peso unitario, compactado | Triturada 4ta | 1,428 kg/dm3 | IRAM 1548
Peso unitario, compactado | Arena lavada | 1,738 kg/dm3 | IRAM 1548
Peso unitario, suelto | Triturada 5ta | 1,325 kg/dm3 | IRAM 1548
Peso unitario, suelto | Triturada 4ta | 1,428 kg/dm3 | IRAM 1548
Peso unitario, suelto | Arena lavada | 1.590 kg/dm3 | IRAM 1548
Módulo de finura, agregado fino | Arena lavada | 1.53 | IRAM 1505
Diâmetro máximo, agregado grueso | Triturada 4ta | 25.4 mm | IRAM 1569
Densidad | V-20H | 1.15 kg/d m3 | -

## Hoja19
Ensayo realizado | Material ensayado | Resultados obtenidos | Norma utilizada | Fck |  | : 210 kg / cm²
Densidad | Cemento | 2,98 kg/dm3 | NP Nº 53 | Asentamiento | : 8-10 cm.
Densidad | Arena lavada | 2.564 kg/dm3 | IRAM 1520
Densidad | Triturada 5ta | 2.8386kg/dm3 | IRAM 1520
Peso unitario, compactado | Triturada 5ta | 1.551kg/m3 | IRAM 1548
Peso unitario, compactado | Arena lavada | 1.818 kg/m3 | IRAM 1548
Peso unitario, suelto | Triturada 5ta | 1.551 kg/m3 | IRAM 1548
Peso unitario, suelto | Arena lavada | 1.118 kg/m3 | IRAM 1548
Módulo de finura, agregado fino | Arena lavada 60% |  | IRAM 1505
| Tritura 6ª 40% | 2.60
Diameto máximo,agregado | Triturada 5ta | 19.1 | IRAN 1569
grueso

## Hoja20
Ensayo realizado | Material ensayado | Resultados obtenidos | Norma utilizada | Fck |  | : 240 kg / cm²
Densidad | Cemento CPlV-32 | 2,980 kg/dm3 | NP Nº 53 | Asentamiento | : 6 a 8 cm.
Densidad | Arena lavada | 2.630 kg/dm3 | IRAM 1520 | Cantidad Minima de Cemento 350 Kg/m3
Densidad | Triturada 5ta | 2.85 kg/dm3 | IRAM 1520
Densidad | Triturada 4ta | 2.2.83 kg/dm3 | IRAM 1520
Peso unitario, compactado | Triturada 5ta | 1538 kg/dm3 | IRAM 1548
Peso unitario, compactado | Triturada 4ta | 1,560 kg/dm3 | IRAM 1548
Módulo de finura, agregado fino | Arena lavada | 2.28 | IRAM 1505
Diâmetro máximo, agregado grueso | Triturada 4ta | 25.4 mm | IRAM 1569

## Hoja21
Ensayo realizado | Material ensayado | Resultados obtenidos | Norma utilizada | Fck |  | : 240 kg / cm²
Densidad | Cemento CPV-ARI | 2,980 kg/dm3 | NP Nº 53 | Asentamiento | : 6 a 8 cm.
Densidad | Arena lavada | 2.560 kg/dm3 | IRAM 1520
Densidad | Triturada 5ta | 2.90 kg/dm3 | IRAM 1520
Densidad | Triturada 4ta | 2.70 kg/dm3 | IRAM 1520
Peso unitario, compactado | Triturada 5ta | 1568 kg/dm3 | IRAM 1548
Peso unitario, compactado | Triturada 4ta | 1,428 kg/dm3 | IRAM 1548
Peso unitario, compactado | Arena lavada | 1,738 kg/dm3 | IRAM 1548
Peso unitario, suelto | Triturada 5ta | 1,325 kg/dm3 | IRAM 1548
Peso unitario, suelto | Triturada 4ta | 1,428 kg/dm3 | IRAM 1548
Peso unitario, suelto | Arena lavada | 1.590 kg/dm3 | IRAM 1548
Módulo de finura, agregado fino | Arena lavada | 1.53 | IRAM 1505
Diâmetro máximo, agregado grueso | Triturada 4ta | 25.4 mm | IRAM 1569
Densidad | V-20H | 1.15 kg/d m3 | -

## Hoja22
Ensayo realizado | Material ensayado | Resultados obtenidos | Norma utilizada | Fck |  | : 210 kg / cm²
Densidad | Cemento PZ | 2,980 kg/dm3 | NP Nº 53 | Asentamiento | : 10 cm.
Densidad | Arena lavada | 2.560 kg/dm3 | IRAM 1520
Densidad | Triturada 5ta | 2.94 kg/dm3 | IRAM 1520
Densidad | Triturada 4ta | 2.86 kg/dm3 | IRAM 1520
Peso unitario, compactado | Triturada 5ta | 1513 kg/m3 | IRAM 1548
Peso unitario, compactado | Triturada 4ta | 1,671 kg/m3 | IRAM 1548
Peso unitario, compactado | Arena lavada | 1,746 kg/m3 | IRAM 1548
Peso unitario, suelto | Triturada 5ta | 1,325 kg/m3 | IRAM 1548
Peso unitario, suelto | Triturada 4ta | 1,428 kg/m3 | IRAM 1548
Peso unitario, suelto | Arena lavada | 1.590 kg/m3 | IRAM 1548
Módulo de finura, agregado fino | Arena lavada | 2.58 | IRAM 1505
Diâmetro máximo, agregado grueso | Triturada 4ta | 25.4 mm | IRAM 1569

## Hoja23
Ensayo realizado | Material ensayado | Resultados obtenidos | Norma utilizada | Fck |  | : 180 kg / cm²
Densidad | Cemento PZ | 2,980 kg/dm3 | NP Nº 53 | Asentamiento | : 10 cm.
Densidad | Arena lavada | 2.560 kg/dm3 | IRAM 1520
Densidad | Triturada 5ta | 2.94 kg/dm3 | IRAM 1520
Densidad | Triturada 4ta | 2.86 kg/dm3 | IRAM 1520
Peso unitario, compactado | Triturada 5ta | 1513 kg/m3 | IRAM 1548
Peso unitario, compactado | Triturada 4ta | 1,671 kg/m3 | IRAM 1548
Peso unitario, compactado | Arena lavada | 1,746 kg/m3 | IRAM 1548
Peso unitario, suelto | Triturada 5ta | 1,325 kg/m3 | IRAM 1548
Peso unitario, suelto | Triturada 4ta | 1,428 kg/m3 | IRAM 1548
Peso unitario, suelto | Arena lavada | 1.590 kg/m3 | IRAM 1548
Módulo de finura, agregado fino | Arena lavada | 2.58 | IRAM 1505
Diâmetro máximo, agregado grueso | Triturada 4ta | 25.4 mm | IRAM 1569

## Hoja24
Ensayo realizado | Material ensayado | Resultados obtenidos | Norma utilizada | Fck |  | : 250 kg / cm²
Densidad | Cemento Cecón CP-32 | 3,0 kg/dm3 | NP Nº 53 | Asentamiento | : cm. 10
Densidad | Arena lavada | 2.560 kg/dm3 | IRAM 1520
Densidad | Triturada 5ta | 2.780 kg/dm3 | IRAM 1520
Densidad | Triturada 4ta | 2.710 kg/dm3 | IRAM 1520
Peso unitario, compactado | Triturada 5ta | 1,730 kg/m3 | IRAM 1548
Peso unitario, compactado | Triturada 4ta | 1,660 kg/m3 | IRAM 1548
Peso unitario, compactado | Arena lavada | 1,640 kg/m3 | IRAM 1548
Peso unitario, suelto | Triturada 5ta | 1,540 kg/m3 | IRAM 1548
Peso unitario, suelto | Triturada 4ta | 1,440 kg/m3 | IRAM 1548
Peso unitario, suelto | Arena lavada | 1.480 kg/m3 | IRAM 1548
Módulo de finura, agregado fino | Arena lavada | 2.17 | IRAM 1505
Diâmetro máximo, agregado grueso | Triturada 4ta | 25.4 mm | IRAM 1569

## Hoja25
Ensayo realizado | Material ensayado | Resultados obtenidos | Norma utilizada | Fck |  | : 250 kg / cm²
Densidad | Cemento Cecón CP-32 | 3,0 kg/dm3 | NP Nº 53 | Asentamiento | : cm. 10
Densidad | Arena lavada | 2.560 kg/dm3 | IRAM 1520
Densidad | Triturada 5ta | 2.780 kg/dm3 | IRAM 1520
Densidad | Triturada 4ta | 2.710 kg/dm3 | IRAM 1520
Peso unitario, compactado | Triturada 5ta | 1,730 kg/dm3 | IRAM 1548
Peso unitario, compactado | Triturada 4ta | 1,660 kg/dm3 | IRAM 1548
Peso unitario, compactado | Arena lavada | 1,640 kg/dm3 | IRAM 1548
Peso unitario, suelto | Triturada 5ta | 1,540 kg/dm3 | IRAM 1548
Peso unitario, suelto | Triturada 4ta | 1,440 kg/dm3 | IRAM 1548
Peso unitario, suelto | Arena lavada | 1.480 kg/dm3 | IRAM 1548
Módulo de finura, agregado fino | Arena lavada | 2.17 | IRAM 1505
Diâmetro máximo, agregado grueso | Triturada 4ta | 25.4 mm | IRAM 1569

## Hoja26
Ensayo realizado | Material ensayado | Resultados obtenidos | Norma utilizada | Fck |  | : 300 kg / cm²
Densidad | Cemento Cecón CP-32 | 3,0 kg/dm3 | NP Nº 53 | Asentamiento | : cm. 12
Densidad | Arena lavada | 2560 kg/dm3 | IRAM 1520
Densidad | Triturada 5ta | 2.790 kg/dm3 | IRAM 1520
Peso unitario, compactado | Triturada 5ta | 1680.00 kg/m3 | IRAM 1548
Peso unitario, compactado | Arena lavada | 1670.00 kg/m3 | IRAM 1548
Peso unitario, suelto | Triturada 5ta | 1540.00 kg/m3 | IRAM 1548
Peso unitario, suelto | Arena lavada | 160.00 kg/m3 | IRAM 1548
Módulo de finura, agregado fino | Arena lavada | 1.75 | IRAM 1505
Diâmetro máximo, agregado grueso | Triturada 5ta | 19.05 mm | IRAM 1569

## Hoja27
Ensayo realizado | Material ensayado | Resultados obtenidos | Norma utilizada | Fck |  | : 300 kg / cm²
Densidad | Cemento Cecón CP-32 | 3,0 kg/dm3 | NP Nº 53 | Asentamiento | : cm. 10
Densidad | Arena lavada | 2.560 kg/dm3 | IRAM 1520
Densidad | Triturada 5ta | 2.790 kg/dm3 | IRAM 1520
Peso unitario, compactado | Triturada 5ta | 1680.00 kg/m3 | IRAM 1548
Peso unitario, compactado | Arena lavada | 1670.00 kg/m3 | IRAM 1548
Peso unitario, suelto | Triturada 5ta | 1540.00kg/m3 | IRAM 1548
Peso unitario, suelto | Arena lavada | 1600.00 kg/m3 | IRAM 1548
Módulo de finura, agregado fino | Arena lavada | 1.75 | IRAM 1505
Diâmetro máximo, agregado grueso | Triturada 5ta | 19.05 mm | IRAM 1569

## Hoja28
Ensayo realizado | Material ensayado | Resultados obtenidos | Norma utilizada | Fck |  | : 180 kg / cm²
Densidad | Cemento Yguazu | 2.90 kg/dm3 | NP Nº 53 | Asentamiento | : cm. 10
Densidad | Arena lavada | 2.71 kg/dm3 | IRAM 1520
Densidad | Triturada 6ta | 2.76 kg/dm3 | IRAM 1520
Densidad | Triturada 4ta | 2.95 kg/dm3 | IRAM 1520
Densidad | Triturada 3ra | 2.85 kg/dm3 | IRAM 1520
Peso unitario, compactado | Arena lavada | 1790 kg/m3 | IRAM 1548
Peso unitario, compactado | Triturada 6ta | 1673 kg/m3 | IRAM 1548
Peso unitario, compactado | Triturada 4ta | 1726 kg/m3 | IRAM 1548
Peso unitario, compactado | Triturada 3ra | 1728 kg/m3 | IRAM 1548
Peso unitario, suelto | Arena lavada | 1576 kg/m3 | IRAM 1548
Peso unitario, suelto | Triturada 6ta | 1673 kg/m3 | IRAM 1548
Peso unitario, suelto | Triturada 4ta | 1546 kg/m3 | IRAM 1548
Peso unitario, suelto | Triturada 3ra | 1566 kg/m3 | IRAM 1548
Módulo de finura, agregado fino | Arena lavada | 2.01 | IRAM 1505
Diâmetro máximo, agregado grueso | Triturada 3ra | 38.01 mm | IRAM 1569
Capacidad de Absorción | Arena lavada | 2.56 % | IRAM 1520
Capacidad de Absorción | Triturada 6ta | 2.04 % | IRAM 1520
Capacidad de Absorción | Triturada 4ta | 0.29 % | IRAM 1520
Capacidad de Absorción | Triturada 3ra | 0.25 % | IRAM 1520

## Hoja29
Ensayo realizado | Material ensayado | Resultados obtenidos | Norma utilizada | Fck |  | : 250 kg / cm²
Densidad | Cemento Yguazu | 2.90 kg/dm3 | NP Nº 53 | Asentamiento | : cm. 10
Densidad | Arena lavada | 2.71 kg/dm3 | IRAM 1520
Densidad | Triturada 6ta | 2.76 kg/dm3 | IRAM 1520
Densidad | Triturada 4ta | 2.95 kg/dm3 | IRAM 1520
Densidad | Triturada 3ra | 2.85 kg/dm3 | IRAM 1520
Peso unitario, compactado | Arena lavada | 1790 kg/m3 | IRAM 1548
Peso unitario, compactado | Triturada 6ta | 1673 kg/m3 | IRAM 1548
Peso unitario, compactado | Triturada 4ta | 1726 kg/m3 | IRAM 1548
Peso unitario, compactado | Triturada 3ra | 1728 kg/m3 | IRAM 1548
Peso unitario, suelto | Arena lavada | 1576 kg/m3 | IRAM 1548
Peso unitario, suelto | Triturada 6ta | 1673 kg/m3 | IRAM 1548
Peso unitario, suelto | Triturada 4ta | 1546 kg/m3 | IRAM 1548
Peso unitario, suelto | Triturada 3ra | 1566 kg/m3 | IRAM 1548
Módulo de finura, agregado fino | Arena lavada | 2.01 | IRAM 1505
Diâmetro máximo, agregado grueso | Triturada 3ra | 38.01 mm | IRAM 1569
Capacidad de Absorción | Arena lavada | 2.56 % | IRAM 1520
Capacidad de Absorción | Triturada 6ta | 2.04 % | IRAM 1520
Capacidad de Absorción | Triturada 4ta | 0.29 % | IRAM 1520
Capacidad de Absorción | Triturada 3ra | 0.25 % | IRAM 1520

## Hoja30
Ensayo realizado | Material ensayado | Resultados obtenidos | Norma utilizada | Fck |  | : 210 kg / cm²
Densidad | Cemento CPIV-32 Pz | 2.98 kg/dm3 | NP Nº 53 | Asentamiento | : cm. 10
Densidad | Arena lavada | 2.55 kg/dm3 | IRAM 1520
Densidad | Triturada 6ta | 2.59 kg/dm3 | IRAM 1520
Densidad | Triturada 5ta | 2.56 kg/dm3 | IRAM 1520
Densidad | Triturada 4ta | 2.72 kg/dm3 | IRAM 1520
Peso unitario, compactado | Arena lavada | 1586.68 kg/m3 | IRAM 1548
Peso unitario, compactado | Triturada 6ta | 1632.39 kg/m3 | IRAM 1548
Peso unitario, compactado | Triturada 5ta | 1451.67 kg/m3 | IRAM 1548
Peso unitario, compactado | Triturada 4ta | 1611.67 kg/m3 | IRAM 1548
Peso unitario, suelto | Arena lavada | 1585.68 kg/m3 | IRAM 1548
Peso unitario, suelto | Triturada 6ta | 1338.56 kg/m3 | IRAM 1548
Peso unitario, suelto | Triturada 5ta | 1275.00 kg/m3 | IRAM 1548
Peso unitario, suelto | Triturada 4ta | 1334.17 kg/m3 | IRAM 1548
Módulo de finura, agregado fino | Arena lavada | 2.39 | IRAM 1505
Diâmetro máximo, agregado grueso | Triturada 4ta | 25.04 mm | IRAM 1569
Capacidad de Absorción | Arena lavada | 2.04 % | IRAM 1520
Capacidad de Absorción | Triturada 6ta | 1.52 % | IRAM 1520
Capacidad de Absorción | Triturada 5ta | 3.05 % | IRAM 1520
Capacidad de Absorción | Triturada 4Ta | 0.42 % | IRAM 1520

## Hoja31
Ensayo realizado | Material ensayado | Resultados obtenidos | Norma utilizada | Fck |  | : 210 kg / cm²
Densidad | Cemento CPIV-32 Pz | 2.98 kg/dm3 | NP Nº 53 | Asentamiento | : cm. 10
Densidad | Arena lavada | 2.55 kg/dm3 | IRAM 1520
Densidad | Triturada 6ta | 2.59 kg/dm3 | IRAM 1520
Densidad | Triturada 5ta | 2.56 kg/dm3 | IRAM 1520
Densidad | Triturada 4ta | 2.72 kg/dm3 | IRAM 1520
Peso unitario, compactado | Arena lavada | 1586.68 kg/m3 | IRAM 1548
Peso unitario, compactado | Triturada 6ta | 1632.39 kg/m3 | IRAM 1548
Peso unitario, compactado | Triturada 5ta | 1451.67 kg/m3 | IRAM 1548
Peso unitario, compactado | Triturada 4ta | 1611.67 kg/m3 | IRAM 1548
Peso unitario, suelto | Arena lavada | 1585.68 kg/m3 | IRAM 1548
Peso unitario, suelto | Triturada 6ta | 1338.56 kg/m3 | IRAM 1548
Peso unitario, suelto | Triturada 5ta | 1275.00 kg/m3 | IRAM 1548
Peso unitario, suelto | Triturada 4ta | 1334.17 kg/m3 | IRAM 1548
Módulo de finura, agregado fino | Arena lavada | 2.39 | IRAM 1505
Diâmetro máximo, agregado grueso | Triturada 4ta | 25.04 mm | IRAM 1569
Capacidad de Absorción | Arena lavada | 2.04 % | IRAM 1520
Capacidad de Absorción | Triturada 6ta | 1.52 % | IRAM 1520
Capacidad de Absorción | Triturada 5ta | 3.05 % | IRAM 1520
Capacidad de Absorción | Triturada 4Ta | 0.42 % | IRAM 1520

## Hoja32
Ensayo realizado | Material ensayado | Resultados obtenidos | Norma utilizada | Fck : 300 - 350 kg / cm²
Densidad | Cemento Vallemi IV Rojo | 2,98 kg/dm3 | NP Nº 53
Densidad | Arena lavada | 1,28 kg/dm3 | IRAM 1520
Densidad | Triturada 5ta- Esp | 2,78kg/dm3 | IRAM 1520
Peso unitario, compactado | Triturada 5ta-Esp | 1480,00kg/dm3 | IRAM 1548
Peso unitario, compactado | Arena lavada | 1759,71kg/dm3 | IRAM 1548
Peso unitario, suelto | Triturada 5ta- Esp | 1365,83kg/dm3 | IRAM 1548
Peso unitario, suelto | Arena lavada | 1571,99kg/dm3 | IRAM 1548
Módulo de finura, agregado fino | Arena lavada | 1.87 | IRAM 1505
Diâmetro máximo, agregado grueso | Triturada 5ta Esp | 19,05mm | IRAM 1569

## Hoja33
Ensayo realizado | Material ensayado | Resultados obtenidos | Norma utilizada | Fck : 180 kg / cm²
Densidad | Cemento Cecon CP II - F40 | 3,15 kg/dm3 | NP Nº 53
Densidad | Triturada 5tª | 2,49 kg/dm3 | IRAM 1520
Densidad | Triturada 6tª | 2,65 kg/dm3 | IRAM 1520
Densidad | Arena Lavada | 1,62 kg/dm3 | IRAM 1548
Peso unitario, compactado | Triturada 5tª | 1555,00 kg/dm3 | IRAM 1548
Peso unitario, compactado | Triturada 6tª | 1707,48kg/dm3 | IRAM 1548
Peso unitario, suelto | Triturada 5tª | 1432,50kg/dm3 | IRAM 1548
Peso unitario, suelto | Triturada 6tª | 1478,94 kg/dm3 | IRAM 1548
Peso unitario, suelto | Arena Lavada | 1438,14 kg/dm3 | IRAM 1548
Módulo de finura, agregado fino | Arena Lavada | 2.77 | IRAM 1505
Diâmetro máximo, agregado grueso | Triturada 5tª | 12,70 mm | IRAM 1569

## Hoja34
Ensayo realizado | Material ensayado | Resultados obtenidos | Norma utilizada | Fck : 180 kg / cm²
Densidad | Cemento Cecon CP II - F40 | 3,15 kg/dm3 | NP Nº 53
Densidad | Triturada 5tª | 2,49 kg/dm3 | IRAM 1520
Densidad | Triturada 6tª | 2,65 kg/dm3 | IRAM 1520
Densidad | Arena Lavada | 1,62 kg/dm3 | IRAM 1548
Peso unitario, compactado | Triturada 5tª | 1555,00 kg/dm3 | IRAM 1548
Peso unitario, compactado | Triturada 6tª | 1707,48kg/dm3 | IRAM 1548
Peso unitario, suelto | Triturada 5tª | 1432,50kg/dm3 | IRAM 1548
Peso unitario, suelto | Triturada 6tª | 1478,94 kg/dm3 | IRAM 1548
Peso unitario, suelto | Arena Lavada | 1438,14 kg/dm3 | IRAM 1548
Módulo de finura, agregado fino | Arena Lavada | 2.77 | IRAM 1505
Diâmetro máximo, agregado grueso | Triturada 5tª | 12,70 mm | IRAM 1569

## Hoja35
Ensayo realizado | Material ensayado | Resultados obtenidos | Norma utilizada | Fck : 180 kg / cm²
Densidad | Cemento CECON CP II - F40 | 2,98 kg/dm3 | NP Nº 53
Densidad | Triturada 5tª | 2,28 kg/dm3 | IRAM 1520
Densidad | Triturada 6tª | 2,61 kg/dm3 | IRAM 1520
Densidad | Arena Lavada | 2,58 kg/dm3 | IRAM 1520
Peso Unitario Compactado | Triturada 5tª | 1720,54 kg/dm3 | IRAM 1548
Peso unitario, compactado | Triturada 6tª | 1588,31 kg/dm3 | IRAM 1548
Peso unitario, compactado | Arena Lavada | 1699,31 kg/dm3 | IRAM 1548
Peso unitario, suelto | Triturada 5tª | 1394,67 kg/dm3 | IRAM 1548
Peso unitario, suelto | Triturada 6tª | 1354,88 kg/dm3 | IRAM 1548
Peso unitario, suelto | Arena Lavada | 1571,99 kg/dm3 | IRAM 1548
Tamaño máximo, agregado grueso | Triturada 5tª | 19,50 mm | IRAM 1569
Tamaño máximo, agregado fino | Triturada 6tª | 4,80 mm | IRAM 1569
Tamaño máximo, agregado fino | Arena Lavada | 0,60 mm | IRAM 1569
Módulo de finura, agregado grueso | Triturada 5tª | 6.8 | IRAM 1505
Módulo de finura, agregado fino | Triturada 6tª | 3.75 | IRAM 1505
Módulo de finura, agregado fino | Arena Lavada | 1.37 | IRAM 1505
Capacidad de Absorción | Triturada 5tª | 0.63 | IRAM 1520
Capacidad de Absorción | Triturada 6tª | 1.01 | IRAM 1520
Capacidad de Absorción | Arena Lavada | 2.04 | IRAM 1520

## Hoja36
Ensayo realizado | Material ensayado | Resultados obtenidos | Norma utilizada | Fck : 180 kg / cm²
Densidad | Cemento CECON CP II - F40 | 2,98 kg/dm3 | NP Nº 53
Densidad | Triturada 5tª | 2,28 kg/dm3 | IRAM 1520
Densidad | Triturada 6tª | 2,61 kg/dm3 | IRAM 1520
Densidad | Arena Lavada | 2,61 kg/dm3 | IRAM 1520
Peso Unitario Compactado | Triturada 5tª | 1720,54 kg/dm3 | IRAM 1548
Peso unitario, compactado | Triturada 6tª | 1588,31 kg/dm3 | IRAM 1548
Peso unitario, compactado | Arena Lavada | 1663,40 kg/dm3 | IRAM 1548
Peso unitario, suelto | Triturada 5tª | 1394,67 kg/dm3 | IRAM 1548
Peso unitario, suelto | Triturada 6tª | 1354,88 kg/dm3 | IRAM 1548
Peso unitario, suelto | Arena Lavada | 1601,37 kg/dm3 | IRAM 1548
Tamaño máximo, agregado grueso | Triturada 5tª | 19,50 mm | IRAM 1569
Tamaño máximo, agregado fino | Triturada 6tª | 4,80 mm | IRAM 1569
Tamaño máximo, agregado fino | Arena Lavada | 0,60 mm | IRAM 1569
Módulo de finura, agregado grueso | Triturada 5tª | 6.8 | IRAM 1505
Módulo de finura, agregado fino | Triturada 6tª | 3.75 | IRAM 1505
Módulo de finura, agregado fino | Arena Lavada | 1.78 | IRAM 1505
Capacidad de Absorción | Triturada 5tª | 0.63 | IRAM 1520
Capacidad de Absorción | Triturada 6tª | 1.01 | IRAM 1520
Capacidad de Absorción | Arena Lavada | 0.81 | IRAM 1520

## Hoja37
Ensayo realizado | Material ensayado | Resultados obtenidos | Norma utilizada | Fck : 180 kg / cm²
Densidad | Cemento CECON CP II - F40 | 2,98 kg/dm3 | NP Nº 53
Densidad | Triturada 5tª | 2,28 kg/dm3 | IRAM 1520
Densidad | Triturada 6tª | 2,61 kg/dm3 | IRAM 1520
Densidad | Arena Lavada | 2,54 kg/dm3 | IRAM 1520
Peso Unitario Compactado | Triturada 5tª | 1524,17 kg/dm3 | IRAM 1548
Peso unitario, compactado | Triturada 6tª | 1588,31 kg/dm3 | IRAM 1548
Peso unitario, compactado | Arena Lavada | 1663,40 kg/dm3 | IRAM 1548
Peso unitario, suelto | Triturada 5tª | 1394,67 kg/dm3 | IRAM 1548
Peso unitario, suelto | Triturada 6tª | 1354,88 kg/dm3 | IRAM 1548
Peso unitario, suelto | Arena Lavada | 1514,85 kg/dm3 | IRAM 1548
Tamaño máximo, agregado grueso | Triturada 5tª | 19,50 mm | IRAM 1569
Tamaño máximo, agregado fino | Triturada 6tª | 4,80 mm | IRAM 1569
Tamaño máximo, agregado fino | Arena Lavada | 0,60 mm | IRAM 1569
Módulo de finura, agregado grueso | Triturada 5tª | 6.8 | IRAM 1505
Módulo de finura, agregado fino | Triturada 6tª | 3.75 | IRAM 1505
Módulo de finura, agregado fino | Arena Lavada | 1.47 | IRAM 1505
Capacidad de Absorción | Triturada 5tª | 0.63 | IRAM 1520
Capacidad de Absorción | Triturada 6tª | 1.01 | IRAM 1520
Capacidad de Absorción | Arena Lavada | 1.01 | IRAM 1520

## Hoja38
Ensayo realizado | Material ensayado | Resultados obtenidos | Norma utilizada | Fck : 180 kg / cm²
Densidad | Cemento CECON CP II - F40 | 2,98 kg/dm3 | NP Nº 53
Densidad | Triturada 5tª | 2,28 kg/dm3 | IRAM 1520
Densidad | Triturada 6tª | 2,61 kg/dm3 | IRAM 1520
Densidad | Arena Lavada | 2,54 kg/dm3 | IRAM 1520
Peso Unitario Compactado | Triturada 5tª | 1524,17 kg/dm3 | IRAM 1548
Peso unitario, compactado | Triturada 6tª | 1588,31 kg/dm3 | IRAM 1548
Peso unitario, compactado | Arena Lavada | 1725,43 kg/dm3 | IRAM 1548
Peso unitario, suelto | Triturada 5tª | 1394,67 kg/dm3 | IRAM 1548
Peso unitario, suelto | Triturada 6tª | 1354,88 kg/dm3 | IRAM 1548
Peso unitario, suelto | Arena Lavada | 1606,27 kg/dm3 | IRAM 1548
Tamaño máximo, agregado grueso | Triturada 5tª | 19,50 mm | IRAM 1569
Tamaño máximo, agregado fino | Triturada 6tª | 4,80 mm | IRAM 1569
Tamaño máximo, agregado fino | Arena Lavada | 0,60 mm | IRAM 1569
Módulo de finura, agregado grueso | Triturada 5tª | 6.8 | IRAM 1505
Módulo de finura, agregado fino | Triturada 6tª | 3.75 | IRAM 1505
Módulo de finura, agregado fino | Arena Lavada | 1.59 | IRAM 1505
Capacidad de Absorción | Triturada 5tª | 0.63 | IRAM 1520
Capacidad de Absorción | Triturada 6tª | 1.01 | IRAM 1520
Capacidad de Absorción | Arena Lavada | 1.01 | IRAM 1520